## Ökonomische & Technische Daten
Belagskategorie | Belagsart | Lebensdauer [a] | Lebensdauer MW [a] | Anzahl Erneuerungen [100a] | Befahrbarkeit [0-5] | Inital-Kosten [CHF/m²] | Kosten MW [CHF/m²] | Initial-Kosten [CHF/m²100a] | Unterhaltskosten [CHF/m²a] | Unterhaltskosten MW [CHF/m²a] | Unterhaltskosen [CHF/m²100a]
Asphalt | Recyclingasphalt | 20-25 | 22.5 | 5 | 5 | 90-110 | 100 | 500 | 3–5 | 4 | 400
Asphalt | Sickerasphalt | 10-15 | 12.5 | 8 | 3 | 110-120 | 115 | 920 | 5–8 | 6.5 | 650
Asphalt | Heller Asphalt | 20-25 | 22.5 | 5 | 5 | 100–120 | 110 | 550 | 3–5 | 4 | 400
Asphalt | Selbstheilender Asphalt | 40-45 | 42.5 | 3 | 5 | 115–160 | 138.5 | 415.5 | 2 | 2 | 200
Pflaster | Natursteinpflaster (sickerfähig, 6-10 mm Fugen) | 40–50 | 45 | 3 | 3 | 315–385 | 350 | 1050 | 4–6 | 5 | 500
Pflaster | Betonpflastersteine (geschlossen, 2-4 mm Fugen) | 30-40 | 35 | 3 | 4 | 115-145 | 130 | 390 | 4–6 | 5 | 500
Pflaster | Ökopflastersteine (sickerfähig, 6-10 mm Fugen) | 25–35 | 30 | 4 | 3 | 115-145 | 125 | 500 | 6–8 | 7 | 700
Sickerbeläge | Chaussierung | 10-15 | 12.5 | 8 | 1 | 70-90 | 80 | 640 | 4–6 | 5 | 500
Sickerbeläge | Kiesrasen | 10–20 | 15 | 7 | 3 | 90-110 | 100 | 700 | 4–6 | 5 | 500
Sickerbeläge | Rasengittersteine | 20–30 | 25 | 4 | 3 | 130-160 | 145 | 580 | 6–8 | 7 | 700

## Ökologische Daten und Kreislauf
Belagskategorie | Belagsart | Lebensdauer [a] | Lebensdauer MW [a] | Anzahl Erneuerungen [100a] | Versickerungs-Leistung [ψ] | Versickerungs-Leistung MW [ψ] | Oberflächentemperatur [°C] | Oberflächentemperatur MW [°C] | CO₂-Emissionen [kg CO₂-eq/m²] | CO₂-Emissionen MW [kg CO₂-eq/m²] | CO₂-Emissionen [kg CO₂-eq/m²100a] | Graue Energie [kWh/m²] | Graue Energie MW [kWh/m²] | Graue Energie [kWh/m²100a] | Recyclingfähigkeit [0-2] | Lokale Materialien [%] | Lokale Materialien_MW [%] | Modulare Erneuerbarkeit [0-2]
Asphalt | Recyclingasphalt | 20-25 | 22.5 | 5 | 1 | 1 | 58.4 | 58.4 | 45 | 45 | 225 | 245 | 245 | 1225 | 2 | 40-80 | 0.6 | 0
Asphalt | Sickerasphalt | 10-15 | 12.5 | 8 | 0.3–0.4 | 0.35 | 55–56 | 55.5 | 60 | 60 | 480 | 410 | 410 | 3280 | 1 | 40-80 | 0.6 | 0
Asphalt | Heller Asphalt | 20-25 | 22.5 | 5 | 1 | 1 | 53–55 | 54 | 50 | 50 | 250 | 330 | 330 | 1650 | 1 | <40 | 0.4 | 0
Asphalt | Selbstheilender Asphalt | 40-45 | 42.5 | 3 | 1 | 1 | 58.4 | 58.4 | 65-90 | 77.5 | 232.5 | 400-500 | 450 | 1350 | 0 | <40 | 0.4 | 0
Pflaster | Natursteinpflaster (sickerfähig, 6-10 mm Fugen) | 40–50 | 45 | 3 | 0.6 | 0.6 | 45-50 | 47.5 | 55 | 55 | 165 | 260 | 260 | 780 | 2 | >80 | 0.8 | 2
Pflaster | Betonpflastersteine (geschlossen, 2-4 mm Fugen) | 30-40 | 35 | 3 | 1 | 1 | 55-60 | 57.5 | 45 | 45 | 135 | 150 | 150 | 450 | 1 | 40-80 | 0.6 | 2
Pflaster | Ökopflastersteine (sickerfähig, 6-10 mm Fugen) | 25–35 | 30 | 4 | 0.35 | 0.35 | 46.5 | 46.5 | 45 | 45 | 180 | 150 | 150 | 600 | 1 | 40-80 | 0.6 | 2
Sickerbeläge | Chaussierung | 10-15 | 12.5 | 8 | 0.5 | 0.5 | 45-48 | 46.5 | 28 | 28 | 224 | 125 | 125 | 1000 | 2 | >80 | 0.8 | 2
Sickerbeläge | Kiesrasen | 10–20 | 15 | 7 | 0.2 | 0.2 | 48–50 | 49 | 30 | 30 | 210 | 130 | 130 | 910 | 1 | >80 | 0.8 | 1
Sickerbeläge | Rasengittersteine | 20–30 | 25 | 4 | 0.3–0.5 | 0.4 | 45–48 | 26 | 53 | 53 | 212 | 180 | 180 | 720 | 1 | >80 | 0.8 | 1